## Лист1
454092, г.Челябинск, ул.Елькина,д.81, офис 312, +7 (904)97 950 65
Р/С 40702810302500125535, БИК 044525104
ООО "Банк Точка"
ИНН 7451455878, КПП 745101001
e-mail: abokova@alterramarket.ru
Сайт: www.alterramarket.ru
Уважаемые господа!
ООО «АЛЬТЕРРА» многопрофильная компания, специализирующаяся на комплексном снабжении предприятий трубной продукцией и трубопроводной арматурой как из наличия так и под изготовление в кратчайшие сроки с подтверждением качества продукции сертификатами установленного образца.
Предлагаем Вам рассмотреть трубную продукцию из наличия:
Диаметр | Стенка | Марка стали | ГОСТ, ТУ | Наличие в Тн | Цена с НДС
Труба электросварная:
530 | 8 | 17Г1С-У | ГОСТ 20295-85 ТИП 3 | 40 | 115000
530 | 8 | К60 | ТС 153-11-2002-05-15 | 1.24 | 109000
530 | 9 | 17Г1С-У | ГОСТ 10706-76 гр.В | 1.255 | 85000
530 | 10 | 20КСХ | ГОСТ 10705-80 гр.Д | 1.243 | 85000
530 | 10 | 17Г1С-У | ГОСТ 10706-76 гр.В | 1.517 | 97000
530 | 10 | 17Г1С-У | ГОСТ 20295-85 ТИП 3 | 20 | 115000
530 | 12 | 17Г1С-У | ГОСТ 20295-85 ТИП 3 | 10 | 115000
530 | 12.9 | К60 | ТС 153-11-2002-05-15 | 3.6 | 109000
530 | 14 | L360 | ТС 153-11-2002-05-15 | 8.5 | 109000
530 | 14 | К60 | ТС 153-11-2002-05-15 | 4 | 109000
530 | 14 | 17Г1С-У | ГОСТ 10706-76 гр.В | 10 | 114000
530 | 16 | К52 | ТС 153-11-2002-05-15 | 14.4 | 109000
530 | 20 | К52 | ТС 153-11-2002-05-15 | 3 | 109000
530 | 24 | К60 | ТС 153-11-2002-05-15 | 30 | 109000
630 | 9 | 17Г1С-У | ГОСТ 20295-85 ТИП 3 | 10 | 115000
630 | 10 | 17Г1С-У | ГОСТ 10706-76 гр.В | 30 | 114000
630 | 10 | 17Г1С-У | ГОСТ 20295-85 ТИП 3 | 10 | 115000
630 | 12 | 17Г1С-У | ГОСТ 20295-85 ТИП 3 | 10 | 115000
630 | 13 | К60 | ТС 153-11-2002-05-15 | 5 | 109000
720 | 8 | 17Г1С-У | ГОСТ 20295-85 ТИП 3 | 20 | 115000
720 | 8 | 17Г1С-У | ГОСТ 10706-76 гр.В | 40 | 114000
720 | 9 | 17Г1С-У | ГОСТ 10706-76 гр.В | 1.835 | 114000
720 | 9 | 17Г1С-У | ГОСТ 20295-85 ТИП 3 | 20 | 115000
720 | 10 | 17Г1С-У | ГОСТ 20295-85 ТИП 3 | 20 | 115000
720 | 10 | 17Г1С-У | ТС 153-11-2002-05-15 | 2.152 | 105000
720 | 10 | 17Г1С-У | ГОСТ 10706-76 гр.В | 16.3 | 114000
720 | 12 | 17Г1С-У | ГОСТ 20295-85 ТИП 3 | 20 | 115000
720 | 12 | К56 | ТС 153-11-2002-05-15 | 7.5 | 105000
720 | 13.4 | К60 | ТС 153-11-2002-05-15 | 2.8 | 109000
720 | 14 | К60 | ТС 153-11-2002-05-15 | 2.8 | 109000
720 | 20 | К52 | ТС 153-11-2002-05-15 | 3.5 | 109000
812.8 | 36.5 | К65 | ТС 153-11-2002-05-15 | 8.5 | 105000
812.8 | 39 | Х70 | ТС 153-11-2002-05-15 | 50 | 105000
813 | 30.2 | SAWL450IFD | ТС 153-11-2002-05-15 | 43.8 | 105000
813 | 39 | SAWL450IFD | ТС 153-11-2002-05-15 | 9.2 | 105000
820 | 9 | 17Г1С-У | ГОСТ 10706-76 гр.В | 16.8 | 114000
820 | 9 | 17Г1С-У | ГОСТ 20295-85 ТИП 3 | 35 | 115000
820 | 10 | 17Г1С-У | ГОСТ 10706-76 гр.В | 17 | 114000
820 | 10 | 17Г1С-У | ГОСТ 20295-85 ТИП 3 | 38 | 115000
820 | 12 | 17Г1С-У | ГОСТ 10706-76 гр.В | 20.3 | 114000
820 | 12 | 17Г1С-У | ГОСТ 20295-85 ТИП 3 | 35 | 115000
820 | 14 | 17Г1С-У | ГОСТ 20295-85 ТИП 3 | 3.3 | 115000
1020 | 10 | 17Г1С-У | ГОСТ 10706-76 гр.В | 24 | 114000
1020 | 10 | 17Г1С-У | ГОСТ 20295-85 ТИП 3 | 24 | 115000
1020 | 10.2 | К60 | ГОСТ 10706-76 гр.В | 6.2 | 114000
1020 | 12 | К52 | ТС 153-11-2002-05-15 | 3.269 | 106000
1020 | 12 | 17Г1С-У | ГОСТ 20295-85 ТИП 3 | 20 | 115000
1020 | 12 | 17Г1С-У | ГОСТ 10706-76 гр.В | 14 | 114000
1020 | 14 | 17Г1С-У | ГОСТ 20295-85 ТИП 3 | 17 | 115000
1020 | 14 | 17Г1С-У | ГОСТ 10706-76 гр.В | 16.5 | 114000
1020 | 14 | К56 | ТС 153-11-2002-05-15 | 4.2 | 106000
1020 | 15 | К56 | ТС 153-11-2002-05-15 | 36 | 106000
1020 | 16 | К60 | ТС 153-11-2002-05-15 | 22.4 | 106000
1020 | 17 | К56 | ТС 153-11-2002-05-15 | 69 | 106000
1020 | 18 | К56 | ТС 153-11-2002-05-15 | 50 | 106000
1020 | 18 | К60 | ТС 153-11-2002-05-15 | 15 | 106000
1020 | 19 | К60 | ТС 153-11-2002-05-15 | 35 | 106000
1020 | 20 | К60 | ТС 153-11-2002-05-15 | 6 | 106000
1020 | 22 | К56 | ТС 153-11-2002-05-15 | 18 | 106000
1020 | 22 | К60 | ТС 153-11-2002-05-15 | 5.7 | 106000
1020 | 22.7 | К60 | ТС 153-11-2002-05-15 | 5.7 | 106000
1220 | 10 | 17Г1С-У | ГОСТ 10706-76 гр.В | 4.5 | 114000
1220 | 12 | 17Г1С-У | ГОСТ 20295-85 ТИП 3 | 20 | 115000
1220 | 12 | К52 | ТС 153-11-2002-05-15 | 4.3 | 105000
1220 | 12 | 05ХГБ | ТС 153-11-2002-05-15 | 3.9 | 106000
1220 | 12 | К56 | ТС 153-11-2002-05-15 | 4.2 | 106000
1220 | 12.2 | К56 | ТС 153-11-2002-05-15 | 4.5 | 106000
1220 | 13 | К56 | ТС 153-11-2002-05-15 | 4.7 | 106000
1220 | 14 | 17Г1С-У | ГОСТ 20295-85 ТИП 3 | 20 | 115000
1220 | 14 | К60 | ТС 153-11-2002-05-15 | 10 | 106000
1220 | 15.4 | К52 | ТС 153-11-2002-05-15 | 5.5 | 106000
1220 | 18 | К54 | ТС 153-11-2002-05-15 | 4.7 | 106000
1220 | 18 | К56 | ТС 153-11-2002-05-15 | 6.7 | 106000
1220 | 19 | К56 | ТС 153-11-2002-05-15 | 6.7 | 106000
1220 | 21 | К56 | ТС 153-11-2002-05-15 | 7.1 | 106000
1220 | 21.2 | К56 | ТС 153-11-2002-05-15 | 7.4 | 106000
1220 | 22 | К56 | ТС 153-11-2002-05-15 | 7.6 | 106000
1220 | 23.4 | К56 | ТС 153-11-2002-05-15 | 15 | 106000
1220 | 26 | К60 | ТС 153-11-2002-05-15 | 9 | 106000
1420 | 14 | 17Г1С-У | ГОСТ 20295-85 ТИП 3 | 35 | 120000
1420 | 14 | 09Г2С | ГОСТ 10706-76 гр.В | 12 | 118000
1420 | 15.7 | К60 | ТС 153-11-2002-05-15 | 6.6 | 115000
1420 | 16 | 09Г2С | ГОСТ 10706-76 гр.В | 70 | 118000
1420 | 18.7 | К60 | ТС 153-11-2002-05-15 | 70 | 115000
1420 | 19.5 | К60 | ТС 153-11-2002-05-15 | 7.9 | 112000
1420 | 20 | К60 | ТС 153-11-2002-05-15 | 200 | 112000
1420 | 20 | К60 | ГОСТ 10706-76 гр.В | 50 | 118000
1420 | 21.6 | К60 | ТС 153-11-2002-05-15 | 150 | 110000
1420 | 25.8 | К60 | ТС 153-11-2002-05-15 | 100 | 110000
1420 | 27.7 | К65 | ТС 153-11-2002-05-15 | 100 | 110000
1420 | 31.6 | К70 | ТС 153-11-2002-05-15 | 40 | 110000
1420 | 32 | К60 | ТС 153-11-2002-05-15 | 13.5 | 110000
Труба бесшовная:
57 | 5 | 09Г2С | 8732-78 | 30 | по запросу
57 | 8 | 09Г2С | 8732-78 | 10 | по запросу
76 | 4 | 09Г2С | 8732-77 | 40 | по запросу
89 | 4 | 09Г2С | 8732-78 | 50 | по запросу
108 | 4 | 09Г2С | 8732-78 | 30 | по запросу
108 | 6 | 09Г2С | 8732-78 | 10 | по запросу
114 | 6 | 09Г2С | 8732-78 | 30 | по запросу
159 | 7 | 09Г2С | 8732-78 | 50 | по запросу
219 | 7 | 20 | 8732-77 | 30 | по запросу
219 | 8 | 09г2с | 8732-78 | 100 | по запросу
219 | 10 | 20 | 8732-78 | 20 | по запросу
219 | 10 | 09г2с | 8732-78 | 100 | по запросу
219 | 12 | 09г2с | 8732-78 | 10 | по запросу
325 | 10 | 09Г2С | 8732-78 | 20 | по запросу
377 | 9 | 09Г2С | 8732-78 | 50 | по запросу
377 | 9 | 20 | 8732-78 | 1 труба | 149000
426 | 9 | 09Г2С | 8732-78 | 100 | по запросу
426 | 10 | 20 | 8732-78 | 100 | по запросу
426 | 12 | 09Г2С | 8732-78 | 40 | по запросу
Мы принимаем все необходимые меры для своевременного обеспечения клиентов качественной продукцией по справедливым ценам и искренне надеемся на долгосрочное и взаимовыгодное сотрудничество.